## Труба нержавеющая
|  |  | ТОВ “АЙСМЕТ ” |  | Сайт: | stilays.com.ua
[5 empty] | Почта: | nafigator@i.ua
|  |  | М. Харків, вул.Аравийска,22 |  | Телефоны: | (50) 3016215, (067) 570 10-59 Лилия
Отсутствующие позиции привозятся под заказ в течении 1-3 рабочих дня!
|  |  | ВОЗМОЖНА ДОСТАВКА |  | Порезка металла на ленточной пиле диаметром до 400мм.
| ТРУБА НЕРЖАВЕЮЩАЯ |  |  | AISI321(08/12Х18Н10Т) Ц/Т |  | ГОСТ 9941-81, 9940-81
| № | Диаметр, мм | Стенка, мм | Цена за кг, с НДС | Вес, м | Коммент. | Всего, м
|  | 14 | 1 | дог | 0.3 | 12х18н10т | 9.52
| 1 | 14 | 1.5 | Дог. | 0.5 | AISI321(08/12Х18Н10Т) Ц/Т | 2.65
| 3 | 14 | 2.5 | Дог. | 0.7 | AISI321(08/12Х18Н10Т) Ц/Т | 2.71
| 5 | 15 | 3 | Дог. | 0.9 | AISI321(08/12Х18Н10Т) Ц/Т | 0.79
|  | 16 | 1.5 | Дог | 0.5 | AISI321(08/12Х18Н10Т) Ц/Т | 1.81
|  | 16 | 2 | дог |  | 12х18н10т | 1.52
|  | 16 | 2.5 | дог |  | 12х18н10т | 1.18
| 12 | 18 | 1.5 | Дог. | 0.6 | AISI321(08/12Х18Н10Т) Ц/Т | 2.59
| 13 | 18 | 1.5 | Дог. | 0.6 | AISI321(08/12Х18Н10Т) шов | 18
|  | 18 | 2 | дог | 0.7 | 12х18н10т | 2.09
|  | 18 | 2.5 | дог | 0.8 | 12х18н10т | 1.05
|  | 18 | 3.5 | дог |  | 10х17н13м2т | 41.63
| 15 | 20 | 2 | Дог. | 0.9 | AISI321(08/12Х18Н10Т) Ц/Т | 16.03
|  | 20 | 2.5 | дог |  | 12х18н10т | 26.99
|  | 20 | 3.5 | дог |  | AISI321(08/12Х18Н10Т) Ц/Т | 3.44
Товариство з обмеженою відповідальність "СТАНКОЙЛ" |  | 20 | 4 | дог |  | 12х18н10т | 2.01
| 18 | 21 | 2 | Дог. | 0.9 | AISI321(08/12Х18Н10Т) Ц/Т | 1.79
|  | 21 | 3 | дог |  | 12х18н10т | 2.29
|  | 21.3 | 3.5 | дог |  | 12х18н10т | 55.19
| 21 | 22 | 2.5 | Дог. | 1.2 | AISI321(08/12Х18Н10Т) Ц/Т | 0.95
|  | 22 | 3.5 | дог |  | 12х18н10т | 4.76
| 24 | 24 | 3 | Дог. | 1.6 | AISI321(08/12Х18Н10Т) Ц/Т | 0.99
| 25 | 25 | 2 | Дог. | 1.1 | AISI321(08/12Х18Н10Т) Ц/Т | 31.3
| 27 | 25 | 2 | Дог. | 1.1 | AISI321(08/12Х18Н10Т) Ц/Т | 33.43
| 28 | 25 | 2.5 | Дог. | 1.4 | AISI321(08/12Х18Н10Т) Ц/Т | 2.68
|  | 25 | 3 | дог |  | 12х18н10т | 4.49
| 31 | 25 | 3.5 | Дог. | 1.9 | AISI321(08/12Х18Н10Т) Ц/Т | 2.11
| 34 | 28 | 2 | Дог. | 1.3 | AISI321(08/12Х18Н10Т) Ц/Т | 2.2
|  | 26.7 | 3 | дог |  | 12х18н10т | 2.56
|  | 27 | 3 | дог |  | 12х18н10т | 1.17
|  | 27 | 3.5 | дог |  | 12х18н10т | 1.27
|  | 27 | 4 | дог |  | 12х18н10т | 23.55
| 39 | 30 | 3.5 | Дог. | 2.3 | AISI321(08/12Х18Н10Т) Ц/Т | 0.7
| 40 | 30 | 4 | Дог. | 2.6 | AISI321(08/12Х18Н10Т) Ц/Т | 0.8
| 41 | 32 | 2.5 | Дог. | 1.8 | AISI321(08/12Х18Н10Т) шов | 2.12
|  | 32 | 3 | дог | 2.2 | 12х18н10т | 1.38
| 43 | 32 | 3 | Дог. | 2.2 | AISI316(10Х23Н18) Ц/Т | 9.04
|  | 32 | 3.5 | дог | 2.2 | 12х18н10т | 2.34
| 45 | 32 | 4 | Дог. | 2.8 | AISI321(08/12Х18Н10Т) Ц/Т | 10.8
| 46 | 32 | 4.5 | Дог. | 3.1 | AISI321(08/12Х18Н10Т) Ц/Т | 2.64
| 47 | 32 | 5 | Дог. | 3.3 | AISI321(08/12Х18Н10Т) Ц/Т | 0.64
| 48 | 32 | 6 | Дог. | 3.9 | AISI321(08/12Х18Н10Т) Ц/Т | 3.29
4.55 | 50 | 34 | 3 | Дог. | 2.3 | AISI321(08/12Х18Н10Т) Ц/Т | 4.55
| 51 | 34 | 5 | Дог. | 3.6 | AISI321(08/12Х18Н10Т) Ц/Т | 1.13
| 52 | 35 | 3 | Дог. | 2.4 | AISI321(08/12Х18Н10Т) Ц/Т | 11.9
|  | 36 | 5 | дог |  | AISI321(08/12Х18Н10Т) Ц/Т | 1.1
| 56 | 38 | 2.7 | Дог. | 2.6 | AISI321(08/12Х18Н10Т) Ц/Т | 7.94
| 57 | 38 | 3 | Дог. | 3 | AISI321(08/12Х18Н10Т) Ц/Т | 15.38
| 58 | 38 | 3.5 | Дог. | 3.4 | AISI321(08/12Х18Н10Т) Ц/Т | 23.01
| 60 | 40 | 3.5 | Дог. | 3.2 | AISI321(08/12Х18Н10Т) Ц/Т | 2.22
| 62 | 42 | 3.5 | Дог. | 3.3 | AISI321(08/12Х18Н10Т) Ц/Т | 3.73
| 63 | 42 | 4 | Дог. | 3.8 | AISI321(08/12Х18Н10Т) Ц/Т | 24.81
|  | 45 | 4.5 | дог |  | 12х18н10т | 1.51
| 70 | 45 | 5.5 | Дог. | 5 | AISI321(08/12Х18Н10Т) Ц/Т | 0.91
| 71 | 45 | 6 | Дог. | 5.8 | AISI321(08/12Х18Н10Т) Ц/Т | 2.49
| 72 | 45 | 5 | Дог. | 5.4 | AISI321(08/12Х18Н10Т) Ц/Т | 6.57
|  | 48 | 5 | дог |  | 12х18н10т | 1.15
|  | 48 | 7 | дог |  | AISI321(08/12Х18Н10Т) Ц/Т | 4.69
|  | 48 | 8 | дог |  | 12х18н10т | 4.07
| 75 | 51 | 3.5 | Дог. | 3.9 | AISI321(08/12Х18Н10Т) Ц/Т | 1
| 76 | 56 | 3 | Дог. | 3.9 | AISI321(08/12Х18Н10Т) Ц/Т | 15.61
| 77 | 57 | 3 | Дог. | 4 | AISI321(08/12Х18Н10Т) Ц/Т | 5.43
|  | 57 | 3.5 | дог | 4.6 | 12х18н10т | 13.58
| 78 | 57 | 4 | Дог. | 5.3 | AISI321(08/12Х18Н10Т) Ц/Т | 13.4
| 79 | 57 | 4.5 | Дог. | 5.9 | AISI321(08/12Х18Н10Т) Ц/Т | 3.79
| 80 | 57 | 5 | Дог. | 6.4 | AISI321(08/12Х18Н10Т) Ц/Т | 0.68
| 82 | 60 | 3 | Дог. | 4.2 | AISI321(08/12Х18Н10Т) Ц/Т | 2.62
| 83 | 60 | 3.5 | Дог. | 4.9 | AISI321(08/12Х18Н10Т) Ц/Т | 35.15
|  | 60 | 6 | дог |  | 12х18н10т | 6.15
| 86 | 60 | 7 | Дог. | 9.2 | AISI321(08/12Х18Н10Т) Ц/Т | 22.09
| 88 | 63 | 5 | Дог. | 7.2 | AISI321(08/12Х18Н10Т) Ц/Т | 0.76
|  | 63 | 8 | дог |  | 12х18н10т | 4.09
|  | 70 | 10 | дог |  | 12х18н10т | 4.57
|  | 73 | 9 | дог |  | 12х18н10т | 2.14
|  | 73 | 10 | дог |  | 12х18н10т | 2.99
|  | 75 | 5 | дог |  | AISI321(08/12Х18Н10Т) Ц/Т | 6.77
| 93 | 76 | 3.5 | Дог. | 6.3 | AISI321(08/12Х18Н10Т) Ц/Т | 1.56
| 94 | 76 | 4 | Дог. | 7.1 | AISI321(08/12Х18Н10Т) Ц/Т | 14.04
| 95 | 76 | 4.5 | Дог. | 8 | 10х17н13м2т | 1.29
| 97 | 76 | 4.5 | Дог. | 8 | AISI321(08/12Х18Н10Т) Ц/Т | 1.3
|  | 76 | 5.5 | дог |  | AISI321(08/12Х18Н10Т) Ц/Т | 3.08
|  | 76 | 5 | дог |  | AISI321(08/12Х18Н10Т) Ц/Т | 9.72
| 98 | 76 | 8 | Дог. | 13.5 | AISI321(08/12Х18Н10Т) Ц/Т | 4.96
|  | 76 | 10.5 | дог |  | AISI321(08/12Х18Н10Т) Ц/Т | 0.42
|  | 83 | 5.5 | Дог. | 9.7 | AISI321(08/12Х18Н10Т) Ц/Т | 0.9
| 101 | 89 | 3 | Дог. | 6.4 | AISI321(08/12Х18Н10Т) Ц/Т | 0.35
| 102 | 89 | 3 | Дог. | 6.4 | AISI321(08/12Х18Н10Т) Ц/Т | 2.62
| 103 | 89 | 4.5 | Дог. | 9.4 | AISI321(08/12Х18Н10Т) Ц/Т | 5.2
| 104 | 89 | 5 | Дог. | 10.4 | AISI321(08/12Х18Н10Т) Ц/Т | 5.61
| 105 | 89 | 5.5 | Дог. | 11.4 | AISI321(08/12Х18Н10Т) Ц/Т | 4.61
| 106 | 89 | 6 | Дог. | 12.4 | AISI321(08/12Х18Н10Т) Ц/Т | 2.38
| 107 | 89 | 6.5 | Дог. | 13.3 | AISI321(08/12Х18Н10Т) Ц/Т | 2.43
| 108 | 89 | 7.5 | Дог. | 15.2 | AISI321(08/12Х18Н10Т) Ц/Т | 2.04
| 110 | 89 | 8 | Дог. | 16.1 | AISI321(08/12Х18Н10Т) Ц/Т | 5.78
|  | 102 | 10 | дог |  | 12х18н10т | 0.46
| 113 | 108 | 5 | Дог. | 12.8 | AISI321(08/12Х18Н10Т) Ц/Т | 25.89
| 114 | 108 | 5.5 | Дог. | 14 | AISI321(08/12Х18Н10Т) Ц/Т | 1.26
|  | 108 | 6 | Дог. | 15.2 | AISI321(08/12Х18Н10Т) Ц/Т | 3.89
|  | 108 | 10 | дог |  | 12х18н10т | 0.88
|  | 114 | 8.5 | дог | 22.2 | AISI321(08/12Х18Н10Т) Ц/Т | 1.79
|  | 114 | 15 | дог |  | 12х18н10т | 4.12
|  | 128 | 4 | дог |  | 12х18н10т | 0.3
| 119 | 133 | 5.5 | Дог. | 17.4 | AISI321(08/12Х18Н10Т) Ц/Т | 0.83
| 120 | 133 | 6 | Дог. | 18.9 | AISI321(08/12Х18Н10Т) Ц/Т | 1.2
| 121 | 133 | 6.5 | Дог. | 20.4 | AISI321(08/12Х18Н10Т) Ц/Т | 2.64
| 124 | 140 | 6 | Дог. | 19.9 | AISI321(08/12Х18Н10Т) Ц/Т | 0.84
|  | 150 | 5 | дог |  | 12х18н10т | 23.85
| 125 | 159 | 6 | Дог. | 22.8 | AISI321(08/12Х18Н10Т) Ц/Т | 15.76
| 126 | 159 | 7 | Дог. | 26.4 | AISI321(08/12Х18Н10Т) Ц/Т | 1.99
| 129 | 159 | 9 | Дог. | 33.5 | AISI321(08/12Х18Н10Т) Ц/Т | 1.27
| 131 | 193 | 27 | Дог. | 111.2 | AISI321(08/12Х18Н10Т) Ц/Т | 2.55
| 132 | 219 | 10.5 | Дог. | 54.3 | AISI321(08/12Х18Н10Т) Ц/Т | 0.27
|  | 250 | 11 | дог |  | титан | 1.77
|  | 325 | 16 | Дог. | 122.6 | AISI321(08/12Х18Н10Т) Ц/Т | 0.54
|  |  | Контактное лицо: |  | Оболонская Лилия (050) 301 62-15
В наличии на складе г.Харьков, ул. Аравийская 22, нержавеющий прокат: лист, труба, круг, шестигранник, проволока по стали 12х18н10т, 08х18н10т ,08х18н10, и др. Режем от 10см.
Надеемся на плодотворное сотрудничество.
С Уважением, ООО «АЙСМЕТ»
Директор, Федорович А.О.

## Лист нержавеющий
|  |  | ТОВ “АЙСМЕТ ” |  | Сайт: | stilays.com.ua
[5 empty] | Почта: | nafigator@i.ua
|  |  | М. Харків, вул.Аравийска,22 |  | Телефоны: | (050)3016215 (067) 570 10-59
Отсутствующие позиции привозятся под заказ в течении 1-3 рабочих дня!
|  |  | ВОЗМОЖНА ДОСТАВКА |  | Порезка металла на ленточной пиле диаметром до 400мм.
| ЛИСТ НЕРЖАВЕЮЩИЙ |  |  | AISI 321,AISI304,316,310 |  | 12Х18Н10Т,08Х18Н10Т,08Х18Н10
| № | Толщина, мм | Длина, метр | Ширина, метр | Цена за кг, с НДС | Вес, Лист кг | Марка стали | Наличие
|  | 0.8 | 0.41 | 0.59 | дог | 1.6 | 12х18н10т | 1
|  | 0.8 | 0.43 | 0.56 | дог | 1.6 | 12х18н10т | 1
|  | 1 | 0.4 | 1 | дог |  | 12х18н10 | 3
| 12 | 2 | 1.25 | 0.85 | Дог. | 17 | 321 (08/12Х18Н10Т) | 2
|  | 2 | 1.25 | 0.47 | дог |  | 12х18н10т | 1
| 14 | 2 | 0.8 | 1.6 | Дог. | 20 | 321 (08/12Х18Н10Т) | 4
|  | 2 | 0.74 | 0.82 | дог |  | 12х18н10т | 1
|  | 2 | 0.98 | 1 | дог |  | 12х18н10т | 1
| 18 | 2.5 | 1.25 | 2 | Дог. | 6 | 321 (08/12Х18Н10Т) | 1
| 21 | 3 | 0.89 | 1.02 | Дог. | 22 | 321 (08/12Х18Н10Т) | 1
| 26 | 3 | 0.38 | 0.66 | Дог. |  | 321 (08/12Х18Н10Т) | 1
|  | 3 | 0.42 | 1.01 | дог | 10.2 | 321 (08/12Х18Н10Т) | 1
| 34 | 3 | 0.62 | 0.41 | Дог. | 6.1 | 321 (08/12Х18Н10Т) | 1
| 38 | 3 | 0.75 | 0.45 | Дог. | 18 | 321 (08/12Х18Н10Т) | 1
| 41 | 4 | 1 | 2 | Дог. | 64 | 321 (08/12Х18Н10Т) | 3
|  | 4 | 1 | 0.29 | дог |  | 12х18н10т | 1
|  | 4 | 1 | 0.99 | дог |  | 12х18н10т | 1
| 43 | 4 | 1 | 0.94 | Дог. |  | 321 (08/12Х18Н10Т) | 1
| 44 | 5 | 0.99 | 0.68 | Дог. | 26.9 | 20х23н18 | 1
| 45 | 5 | 0.4 | 0.4 | Дог. | 6 | 321 (08/12Х18Н10Т) | 1
|  | 5 | 0.4 | 0.6 | Дог. | 10 | 321 (08/12Х18Н10Т) | 2
| 46 | 5 | 0.34 | 0.36 | Дог. | 5 | 321 (08/12Х18Н10Т) | 1
|  | 6 | 1.09 | 1.36 | дог |  | 304 | 1
| 49 | 6 | 0.55 | 0.76 | Дог. | 20 | 321 (08/12Х18Н10Т) | 1
|  | 6 | 0.35 | 0.49 | Дог. | 8 | 321 (08/12Х18Н10Т) | 1
|  | 6 | 0.21 | 0.49 | дог |  | 12х18н10т | 1
|  | 6 | 0.4 | 0.4 | дог. | 8 | 321 (08/12Х18Н10Т) | 1
| 51 | 6 | 1.5 | 1.33 | Дог. | 96 | 321 (08/12Х18Н10Т) | 1
|  | 6 | 0.64 | 0.55 | дог |  | 12х18н10т | 1
| 55 | 8 | 0.4 | 0.7 | Дог. | 0 | 12х18н10т | 2
|  | 8 | 1.45 | 1.37 | дог |  | 08х13 | 1
|  | 8 | 0.36 | 3 | дог |  | 08х13 | 1
|  | 8 | 0.36 | 2.82 | дог |  | 08х13 | 1
|  | 8 | 1 | 1.1 | дог |  | 08х18н10 | 1
|  | 8 | 1.17 | 1.58 | дог |  | 08х13 | 1
|  | 8 | 0.4 | 0.5 | дог |  | 10х17н13м2т | 7
|  | 8 | 0.5 | 0.19 | дог |  | 10х17н13м2т | 1
| 56 | 8 | 0.5 | 0.27 | Дог. | 9 | 10х17н13м2т | 1
|  | 10 | 0.11 | 3 | дог |  | 08х13 | 1
10 |  | 10 | 0.11 | 3.29 | дог |  | 08х13 | 1
|  | 10 | 0.11 | 3.63 | дог |  | 08х13 | 1
|  | 10 | 0.14 | 2.04 | дог |  | 08х13 | 1
|  | 10 | 0.68 | 2.52 | дог |  | 08х13 | 1
|  | 10 | 0.68 | 1.35 | дог |  | 0,8х13 | 1
|  | 10 | 0.41 | 1.32 | дог |  | 08х13 | 1
|  | 10 | 1.04 | 1.5 | дог |  | 08х13 | 1
|  | 10 | 2.04 | 2.04 | дог |  | 08х13 блин из двух частей | 2
|  | 10 | 0.4 | 0.4 | дог | 13 | 321 (08/12Х18Н10Т) | 1
|  | 10 | 0.35 | 0.42 | дог |  | 321(08/12Х18Н10Т) | 1
|  | 10 | 0.45 | 0.71 | дог |  | 321 (08/12Х18Н10Т) | 1
|  | 10 | 0.56 | 0.6 | дог |  | 321 (08/12Х18Н10Т) | 1
|  | 10 | 0.67 | 0.73 | дог |  | 321 (08/12Х18Н10Т) | 1
|  | 10 | 0.45 | 0.74 | дог |  | 321 (08/12Х18Н10Т) | 1
|  | 10 | 0.48 | 0.58 | дог |  | 321 (08/12Х18Н10Т) | 1
|  | 10 | 0.71 | 0.81 | дог |  | 321 (08/12Х18Н10Т) | 1
|  | 10 | 0.39 | 0.55 | дог |  | 321 (08/12Х18Н10Т) | 1
|  | 10 | 0.69 | 0.81 | дог |  | 321 (08/12Х18Н10Т) | 1
|  | 10 | 0.58 | 0.72 | дог |  | 321(08/12Х18Н10Т) | 1
|  | 10 | 0.45 | 0.73 | дог |  | 321 (08/12Х18Н10Т) | 1
|  | 10 | 0.72 | 0.8 | дог |  | 321 (08/12Х18Н10Т) | 1
|  | 10 | 0.53 | 0.59 | дог |  | 321 (08/12Х18Н10Т) | 1
|  | 10 | 0.51 | 0.61 | дог |  | 321 (08/12Х18Н10Т) | 1
|  | 10 | 0.26 | 0.5 | дог |  | 12х18н10т | 9
|  | 10 | 0.5 | 0.82 | дог |  | 12х18н10т | 1
| 59 | 11 | 0.92 | 0.94 | Дог. | 76 | 321 (08/12Х18Н10Т) | 1
| 61 | 11 | 0.9 | 1.56 | Дог. | 124 | 321 (08/12Х18Н10Т) | 1
| 62 | 11 | 0.94 | 1.33 | Дог. | 110 | 321 (08/12Х18Н10Т) | 2
| 63 | 11 | 0.59 | 1.18 | Дог. | 61 | 321 (08/12Х18Н10Т) | 1
| 67 | 11.5 | 0.2 | 0.63 | Дог. | 13 | 321 (08/12Х18Н10Т) | 1
| 68 | 11.5 | 0.32 | 0.08 | Дог. | 2 | 321 (08/12Х18Н10Т) | 1
| 70 | 11.5 | 0.68 | 0.67 | Дог. | 42 | 321 (08/12Х18Н10Т) | 1
| 71 | 11.5 | 0.29 | 0.43 | Дог. | 11 | 321 (08/12Х18Н10Т) | 1
| 72 | 11.5 | 0.47 | 0.77 | Дог. | 13 | 321 (08/12Х18Н10Т) | 1
| 73 | 11.5 | 0.48 | 0.46 | Дог. | 20 | 321 (08/12Х18Н10Т) | 1
| 74 | 11.5 | 0.47 | 0.52 | Дог. | 22 | 321 (08/12Х18Н10Т) | 1
| 75 | 11.5 | 0.47 | 0.52 | Дог. | 88 | 321 (08/12Х18Н10Т) | 1
| 78 | 11.5 | 0.57 | 0.16 | Дог. | 8 | 321 (08/12Х18Н10Т) | 1
| 79 | 11.5 | 0.37 | 0.29 | Дог. | 17 | 321 (08/12Х18Н10Т) | 1
| 80 | 11.5 | 0.39 | 0.53 | Дог. | 19 | 321 (08/12Х18Н10Т) | 1
| 80 | 12 | 1.5 | 3.34 | Дог. | 0 | 08х13 | 1
| 81 | 12 | 0.76 | 0.27 | Дог. | 0 | 321 (08/12Х18Н10Т) | 1
|  | 12 | 0.225 | 0.225 | дог |  | 321 (08/12Х18Н10Т) | 5
|  | 12 | 0.48 | 1.5 | дог |  | 304 | 1
|  | 12 | 1.43 | 1.5 | дог |  | 304 | 1
|  | 12 | 0.62 | 1.56 | дог |  | 304 | 1
|  | 12 | 0.62 | 1.39 | дог |  | 304 | 1
|  | 12 | 0.45 | 1.19 | дог |  | 304 | 1
| 85 | 14 | 0.36 | 0.57 | Дог. | 19 | 321 (08/12Х18Н10Т) | 1
|  | 14 | 0.285 | 0.285 | дог | 9 | 321 (08/12Х18Н10Т) | 1
| 88 | 16 | 0.52 | 0.52 | Дог. | 35 | 321 (08/12Х18Н10Т) | 8
|  | 16 | 0.48 | 0.48 | дог | 29 | 321 (08/12Х18Н10Т) | 1
|  | 16 | 0.5 | 0.47 | дог |  | 321 | 1
| 92 | 16 | 0.29 | 0.38 | Дог. | 14 | 321 (08/12Х18Н10Т) | 1
| 94 | 16 | 0.53 | 1.77 | Дог. | 120 | 321 (08/12Х18Н10Т) | 1
| 95 | 16 | 0.5 | 1.47 | Дог. | 94 | 321 (08/12Х18Н10Т) | 1
| 96 | 16 | 0.41 | 0.69 | Дог. | 91 | 321 (08/12Х18Н10Т) | 1
| 97 | 16 | 0.53 | 0.73 | Дог. | 84 | 321 (08/12Х18Н10Т) | 1
| 98 | 17 | 0.21 | 0.33 | Дог. | 9 | 321 (08/12Х18Н10Т) | 1
| 99 | 18 | 0.14 | 0.24 | Дог. | 5 | 321 (08/12Х18Н10Т) | 1
| 100 | 18 | 0.19 | 0.3 | Дог. | 8 | 321 (08/12Х18Н10Т) | 1
| 101 | 18 | 0.26 | 0.4 | Дог. | 15 | 321 (08/12Х18Н10Т) | 1
| 104 | 18 | 0.24 | 0.24 | Дог. | 8 | 321 (08/12Х18Н10Т) | 1
| 105 | 18 | 0.16 | 0.46 | Дог. | 11 | 321 (08/12Х18Н10Т) | 1
|  | 18 | 0.46 | 0.63 | дог |  | 12х18н10т | 1
|  | 20 | 0.17 | 0.3 | дог | 8 | 321 (08/12Х18Н10Т) | 1
|  | 20 | 0.39 | 0.41 | дог | 25.6 | 321 (08/12Х18Н10Т) | 2
|  | 20 | 0.19 | 0.23 | дог | 7 | 321 (08/12Х18Н10Т) | 2
|  | 20 | 0.19 | 0.22 | дог | 7 | 12х18н10т | 1
|  | 20 | 0.245 | 0.245 | дог |  | 12х18н10т | 1
|  | 20 | 0.175 | 0.175 | дог | 5.2 | 12х18н10т | 1
| 108 | 20 | 0.14 | 0.32 | Дог. | 7 | 321 (08/12Х18Н10Т) | 1
| 112 | 20 | 0.4 | 0.4 | Дог. | 26 | 321 (08/12Х18Н10Т) | 2
| 114 | 20 | 0.54 | 0.46 | Дог. | 40 | 321 (08/12Х18Н10Т) | 1
| 115 | 20 | 0.2 | 0.29 | Дог. | 9 | 321 (08/12Х18Н10Т) | 1
| 116 | 22 | 0.31 | 0.45 | Дог. | 25 | 321 (08/12Х18Н10Т) | 1
| 118 | 24 | 0.14 | 0.14 | Дог. | 4 | 321 (08/12Х18Н10Т) | 1
| 120 | 25 | 0.15 | 0.24 | Дог. | 7 | 321 (08/12Х18Н10Т) | 1
| 121 | 25 | 0.23 | 0.23 | Дог. | 10 | 321 (08/12Х18Н10Т) | 1
|  | 25 | 0.25 | 0.25 | дог |  | 321 (08/12Х18Н10Т) | 4
|  | 25 | 0.21 | 0.1 | дог | 4 | 321 (08/12Х18Н10Т) | 1
|  | 25 | 0.26 | 0.24 | дог | 12 | 321 (08/12Х18Н10Т) | 1
|  | 25 | 0.28 | 0.36 | дог | 20 | 321 (08/12Х18Н10Т) | 1
|  | 25 | 0.21 | 0.21 | дог | 9 | 321 (08/12Х18Н10Т) | 1
|  | 25 | 0.2 | 0.39 | дог | 16 | 321 (08/12Х18Н10Т) | 1
|  | 25 | 0.28 | 0.31 | дог | 17 | 321 (08/12Х18Н10Т) | 1
|  | 25 | 0.27 | 0.31 | дог | 17 | 321 (08/12Х18Н10Т) | 3
|  | 25 | 0.25 | 0.36 | дог | 18 | 321 (08/12Х18Н10Т) | 1
|  | 25 | 0.28 | 0.35 | дог | 20 | 321 (08/12Х18Н10Т) | 2
|  | 25 | 0.53 | 1 | дог |  | 321 | 1
|  | 25 | 0.46 | 1 | дог |  | 321 | 1
|  | 25 | 0.24 | 0.24 | дог | 9 | 321 (08/12Х18Н10Т) | 1
|  | 25 | 0.27 | 0.33 | дог | 18 | 321 (08/12Х18Н10Т) | 1
|  | 25 | 0.245 | 0.245 | дог |  | 321 (08/12Х18Н10Т) | 6
|  | 26 | 0.21 | 0.27 | дог | 0 | 321 (08/12Х18Н10Т) | 1
|  | 27 | 0.225 | 0.225 | дог |  | 321 (08/12Х18Н10Т) | 1
|  | 30 | 0.22 | 0.32 | дог |  | 12х18н10т | 1
|  | 35 | 0.235 | 0.235 | дог |  | 321 (08/12Х18Н10Т) | 2
|  | 35 | 0.23 | 0.23 | дог |  | 321 (08/12Х18Н10Т) | 1
|  | 36 | 0.995 | 1.59 | дог |  | 12х18н10т | 1
|  | 40 | 0.24 | 0.3 | дог |  | 12х18н10т | 1
|  | 40 | 0.24 | 0.34 | дог |  | 12х18н10т | 1
|  | 40 | 0.54 | 0.54 | дог |  | 12х18н10т | 1
| 125 | 60 | 0.5 | 0.51 | Дог. | 122.4 | 321 (08/12Х18Н10Т) | 1
|  |  | Контактное лицо: |  | Оболонская Лилия (050) 301 62-15
В наличии на складе г.Харьков, ул. Аравийская 22, нержавеющий прокат: лист, труба, круг, шестигранник, проволока по стали 12х18н10т, 08х18н10т ,08х18н10, и др. Режем от 10см.
Надеемся на плодотворное сотрудничество.
С Уважением, ООО «АЙСМЕТ»
Директор, Федорович А.О.

## Проволока нержавеющая
|  | ТОВ “АЙСМЕТ ” |  | Сайт: | stilays.com.ua
|  |  |  | Почта: | nafigator@i.ua
|  | М. Харків, вул.Аравийска,22 |  | Телефоны: | (050) 3016215, (067) 570 10-59
Отсутствующие позиции привозятся под заказ в течении 1-3 рабочих дня!
|  | ВОЗМОЖНА ДОСТАВКА |  | Порезка металла на ленточной пиле диаметром до 400мм.
ПРОВОЛОКА НЕРЖАВЕЮЩАЯ
№ | Диаметр, мм | Марка стали | Цена за кг, с НДС | Вес, кг | Коммент.
2 | 1.9 | сварочная | Дог. | 66.7 | Темная
3 | 2 | жарик | Дог. | 5.5 | жарик
4 | 2 | жарик | Дог. | 0
| 2 | СВ-08Х20Н9Г7Т | Дог. | 104 | Россия
5 | 4 | 12х18н10т | Дог. | 8.2 | украина
|  | Контактное лицо: |  | Оболонская Лилия (050) 301 62-15
В наличии на складе г.Харьков, ул. Аравийская 22, нержавеющий прокат: лист, труба, круг, шестигранник, проволока по стали 12х18н10т, 08х18н10т ,08х18н10, и др. Режем от 10см.
Надеемся на плодотворное сотрудничество.
С Уважением, ООО «АЙСМЕТ»
Директор, Федорович А.О.

## Круг нержавеющий
|  | ТОВ “АЙСМЕТ ” |  | Сайт: | stilays.com.ua
|  |  |  | Почта: | nafigator@i.ua
|  | М. Харків, вул.Аравийска,22 |  | Телефоны: | (050) 3016215, (067) 570 10-59
Отсутствующие позиции привозятся под заказ в течении 1-3 рабочих дня!
|  | ВОЗМОЖНА ДОСТАВКА |  | Порезка металла на ленточной пиле диаметром до 400мм.
КРУГ НЕРЖАВЕЮЩИЙ |  |  | AISI321, AISI304 (08/12Х18Н10Т) и др. марки стали.
№ | Диаметр, мм | Цена за кг, с НДС | Вес, м | Цена, м | Марка стали | Наличие, м
1 | 8 | Дог. | 0.4 | Дог. | AISI321(08/12Х18Н10Т) | 98.75
| 10 | Дог. | 0.62 | Дог. | AISI321(08/12Х18Н10Т) | 136.1
2 | 11 | Дог. | 0.8 | Дог. | AISI321(08/12Х18Н10Т) | 2.87
3 | 12 | Дог. | 0.89 | Дог. | AISI321(08/12Х18Н10Т) | 2.95
5 | 14 | Дог. | 1.2 | Дог. | AISI321(08/12Х18Н10Т) | 39.58
8 | 18 | Дог. | 2 | Дог. | AISI321(08/12Х18Н10Т) | 197.29
9 | 19 | Дог. | 2.2 | Дог. | AISI321(08/12Х18Н10Т) | 7.19
10 | 20 | Дог. | 2.5 | Дог. | AISI321(08/12Х18Н10Т)08х18н10 | 8.72
11 | 20 | Дог. | 2.5 | Дог. | хн28мдт | 1.11
12 | 20 | Дог. | 2.5 | Дог. | 20х13 | 2.3
13 | 21 | Дог. | 2.7 | Дог. | AISI321(08/12Х18Н10Т) | 1.13
14 | 22 | Дог. | 3 | Дог. | AISI321(08/12Х18Н10Т)08х18н10 | 17.52
15 | 24 | Дог. | 3.6 | Дог. | AISI321(08/12Х18Н10Т) | 25.44
17 | 25 | Дог. | 3.9 | Дог. | AISI321(08/12Х18Н10Т) | 1
19 | 30 | Дог. | 5.6 | Дог. | AISI321(08/12Х18Н10Т) | 6.69
| 30 | Дог. | 5.6 | Дог. | 10х17н13м2т | 0.89
| 33 | Дог. | 6.8 | Дог. | 12х18н10т | 0.34
| 36 | Дог. |  | Дог. | 12х18н10т | 0.67
| 40 | Дог. | 9.9 | Дог. | AISI321(08/12Х18Н10Т) | 0.42
| 42 | Дог. | 10.9 | Дог. | 12х18н10т | 0.25
27 | 45 | Дог. | 12.6 | Дог. | AISI321(08/12Х18Н10Т) | 2.32
31 | 55 | Дог. | 18.8 | Дог. | AISI321(08/12Х18Н10Т) | 0.33
34 | 58 | Дог. | 20.9 | Дог. | Техническая нержавейка | 2.34
36 | 60 | Дог. | 22.3 | Дог. | єи 703 | 0.69
37 | 60 | Дог. | 22.3 | Дог. | 12х18н10т | 5.59
38 | 65 | Дог. | 26.2 | Дог. | AISI321(08/12Х18Н10Т)08х18н10 | 0.12
41 | 80 | Дог. | 39.7 | Дог. | AISI321(08/12Х18Н10Т) | 1.92
42 | 80 | Дог. | 39.7 | Дог. | 20х13 | 0.29
| 85 | Дог. |  | Дог. | 12х18н10т | 0.5
44 | 90 | Дог. | 50.2 | Дог. | AISI321(08/12Х18Н10Т) | 3.21
| 90 | Дог. |  |  | 10х17н13м2т | 0.33
45 | 95 | Дог. | 56 | Дог. | AISI321(08/12Х18Н10Т) | 0.71
47 | 100 | Дог. | 62 | Дог. | AISI321(08/12Х18Н10Т) | 4.32
50 | 105 | Дог. | 68.4 | Дог. | AISI321(08/12Х18Н10Т) | 0.23
51 | 110 | Дог. | 75 | Дог. | AISI321(08/12Х18Н10Т) | 0.74
52 | 115 | Дог. | 82 | Дог. | AISI321(08/12Х18Н10Т) | 1.07
53 | 118 | Дог. | 86.3 | Дог. | AISI321(08/12Х18Н10Т) | 0.15
54 | 120 | Дог. | 89.3 | Дог. | AISI321(08/12Х18Н10Т) | 0.21
| 122 | Дог. |  | Дог. | 12х18н10т | 0.16
56 | 128 | Дог. | 101.6 | Дог. | AISI321(08/12Х18Н10Т) | 0.09
| 135 | Дог. |  |  | 20х13 | 0.22
58 | 130 | Дог. | 104.8 | Дог. | AISI321(08/12Х18Н10Т) | 1.47
60 | 140 | Дог. | 121.5 | Дог. | AISI321(08/12Х18Н10Т) | 0.76
| 145 | Дог. |  | Дог. | 20х13 | 0.07
61 | 150 | Дог. | 139.5 | Дог. | AISI321(08/12Х18Н10Т) | 1.22
62 | 155 | Дог. | 149 | Дог. | AISI321(08/12Х18Н10Т) | 0.16
63 | 158 | Дог. | 154.8 | Дог. | AISI321(08/12Х18Н10Т) | 1.67
| 160 | Дог. | 158.07 | Дог. | AISI321(08/12Х18Н10Т) | 0.24
65 | 175 | Дог. | 189.9 | Дог. | AISI321(08/12Х18Н10Т) | 0.31
66 | 180 | Дог. | 200.9 | Дог. | AISI321(08/12Х18Н10Т) | 0.66
68 | 190 | Дог. | 223.8 | Дог. | AISI321(08/12х18н10т ) | 0.37
69 | 195 | Дог. | 235.8 | Дог. | AISI321(08/12Х18Н10Т) | 0.12
| 210 | Дог. | 273.5 | Дог. | AISI321(08/12Х18Н10Т) | 0.32
71 | 215 | Дог. | 286.6 | Дог. | AISI321(08/12Х18Н10Т) | 0.07
| 230 | Дог. | 328 | Дог. | 12х18н10т | 0.03
| 235 | Дог. |  | Дог. | 20х13 | 0.07
| 240 | Дог. | 357.1 | Дог. | AISI321(08/12Х18Н10Т) | 0.56
| 250 | Дог. |  | Дог. | 12х18н10т | 0.05
|  | Контактное лицо: |  | Оболонская Лилия (050) 301 62-15
В наличии на складе г.Харьков, ул. Аравийская 22, нержавеющий прокат: лист, труба, круг, шестигранник, проволока по стали 12х18н10т, 08х18н10т ,08х18н10, и др. Режем от 10см.
Надеемся на плодотворное сотрудничество.
С Уважением, ООО «АЙСМЕТ»
Директор, Федорович А.О.

## Шестигранник нержавеющий
|  | ТОВ “АЙСМЕТ ” |  | Сайт: | stilays.com.ua
|  |  |  | Почта: | nafigator@i.ua
|  | М. Харків, вул.Аравийска,22 |  | Телефоны: | (050)3016215, (067) 570 10-59
Отсутствующие позиции привозятся под заказ в течении 1-3 рабочих дня!
|  | ВОЗМОЖНА ДОСТАВКА |  | Порезка металла на ленточной пиле диаметром до 400мм.
ШЕСТИГРАННИК НЕРЖАВЕЮЩИЙ |  |  |  | AISI321, AISI304 (08/12Х18Н10Т) и др. марки стали.
№ | Диаметр, мм | Цена за кг, с НДС | Вес, м | Цена, м | Марка стали | Наличие, м
1 | 6 | Дог. | 0.25 | Дог. | AISI321(08/12Х18Н10Т) | 480.22
2 | 7 | Дог. | 0.35 | Дог. | AISI321(08/12Х18Н10Т) | 0.73
3 | 8 | Дог. | 0.45 | Дог. | AISI321(08/12Х18Н10Т) | 0.29
4 | 11 | Дог. | 0.9 | Дог. | AISI321(08/12Х18Н10Т) | 3.37
| 12 | Дог. | 1 | Дог. | AISI321(08/12Х18Н10Т) | 25.01
| 13 | Дог. | 1.2 | Дог. | 08х18н10 | 1.54
7 | 17 | Дог. | 2 | Дог. | AISI321(08/12Х18Н10Т) | 0
| 17 | Дог. |  | Дог. | 08х18н10т | 0.52
9 | 22 | Дог. | 3.3 | Дог. | AISI321(08/12Х18Н10Т) | 3.4
| 24 | Дог. | 4 | Дог. | AISI321(08/12Х18Н10Т) | 3.79
| 27 | Дог. | 4.96 | Дог. | 08х18н10 | 2.73
| 30 | Дог. |  | Дог. | 08х18н10 | 0.6
11 | 32 | Дог. | 7 | Дог. | AISI321(08/12Х18Н10Т) | 11.45
|  | Контактное лицо: |  | Оболонская Лилия (050) 301 62-15
В наличии на складе г.Харьков, ул. Аравийская 22, нержавеющий прокат: лист, труба, круг, шестигранник, проволока по стали 12х18н10т, 08х18н10т ,08х18н10, и др. Режем от 10см.
Надеемся на плодотворное сотрудничество.
С Уважением, ООО «АЙСМЕТ»
Директор, Федорович А.О.